## Recien nacido
| LABORATORIO DE INVESTIGACIÓN Y DESARROLLO |  |  |  | Control
| RECIEN NACIDO | Unidades | BEBIN SUPER FLEXISEC | DANDY (Talla: 2)
| Lote / referencia | - | * | L101034K53
| Fecha de caducidad | - | * | *
| Capacidad de absorción total | g | #DIV/0! | 348.414
| Capacidad de retencion total | g
| Peso total | g
| Regreso de humedad | g
| Velocidad de absorción | seg
| Distribución liquido | %
| Densidad | g/cm3
| Cintura mínima | mm
| Cintura máxima | mm
| Envoltura de colchón | - | Completo- Tissue | Completo- NT
Atributos
| Backsheet Laminado | - | Si | Si
| Tipo de Corte Backsheet | - | Anatómico | Recto
| Tipo de cubierta | - | Polietileno impreso | Polietileno impreso
| Licencia | - | No | No
| Marca impresa en pañal | - | Si | No
| Protección para la piel | - | Manzanilla, Aloe y Vitamina E | No
| Barrera | - | Blanca | Blanca
| Presencia de Frontal Panel | - | No | Si
| Tipo de Back Panel | - | NA | Elastico
| Forma de backpanel |  | NA | Trapecio
| Tipo de Cinta lateral | - | Elástica | Rigida
| Color de subcapa | - | Verde | Verde
| Tipo de subcapa | - | Tela | Tela
| Tipo corte de Pad | - | Recto | Anatomico
| Indicador de Humedad | - | Linea | NA
| Elástico en Cintura | - | Fluted | NA
| Aroma | - | Si | No
| Rango en Kilos | kg | Menos de 4 | 0 - 5
| Cantidad de Piezas (Paquete) | - | 14 | 22
| Precio | - |  | **
| Hecho en |  | México | USA
| Fabricante | - | Lambi S.A de C.V | *
| Distribuye |  | Lambi S.A de C.V | International Consumer Products
| Slogan | - | "Bebés sonrientes, mamás inteligentes" | " A handy part of your life"
| Cualidades declaradas en empaque | - | Nuevo sistema flexisec con cintas elásticas. Mayor absorción. Mayor comodidad. Cambiometro. Tecnologia maxigel. Hipoalergenicos. Unisex | *
LAMINADO | Ancho del Polietileno Impreso | mm
| Ancho del No Tejido Fóbico | mm
ESTRUCTURA | Largo Rectangular PAD | mm
| Ancho Rectangular PAD (Cintura) | mm
| Ancho Rectangular PAD (Centro) | mm
| Ancho Rectangular PAD (Cinta Frontal) | mm
| Distancia PAD con respecto a corte inicial del PAÑAL | mm
| Largo Envoltura | mm
| Ancho Envoltura | mm
| Traslape de Envoltura | mm
| Largo Total PAÑAL | mm
| Ancho PAÑAL | mm
| Ancho PAÑAL en entrepierna | mm
CINTA FRONTAL | Largo CINTA FRONTAL | mm
| Ancho CINTA FRONTAL | mm
| Distancia CINTA FRONTAL con respecto a corte inicial del PAÑAL | mm
PANEL | Largo de Frontal Panel | mm
| Ancho de Frontal Panel | mm
| Anclaje de Frontal Panel en NT | mm
| Posicion de Frontal Panel al corte inicial del pañal | mm
BACK PANEL | Largo Back Panel | mm
| Ancho Back Panel | mm
| Anclaje de Back Panel en NT | mm
| Pocisión de Back Panel a corte final del pañal | mm
| Back panel + Mini tape | mm
CINTAS LATERALES | Largo CINTA LATERAL (Dimensión en área de anclaje) | mm
| Largo CINTA LATERAL (Dimensión en el punto más largo en la zona de la hook) | mm
| Ancho CINTA LATERAL | mm
| Largo HOOK | mm
| Ancho HOOK | mm
| Ancho pestaña | mm
| Posición Cinta Lateral a corte final del pañal | mm
| Anclaje CINTA LATERAL en CLOTHLIKE | mm
BARRERAS | Cantidad LICRAS en BARRERA | mm
| Ancho BARRERA | mm
| Altura BARRERA | mm
| Ancho doblez de BARRERA sobre LICRA | mm
ENTREPIERNA | Cantidad LICRAS en entrepierna | mm
CINTURA ELASTICA | Largo CINTURA ELASTICA | mm
| Ancho CINT ELASTICA (Estirada) | mm
SUBCAPA | Largo SUBCAPA | mm
| Ancho SUBCAPA | mm
| Posicion SUBCAPA a borde inicial del PAD | mm
INDICADOR | Largo INDICADOR HUMEDAD | mm
| Largo doblez del pañal | mm
* El dato no aparece en el producto
** Datos no proporcionados
CONTROL DE CAMBIOS
|  | Revisión | Fecha | Motivo
|  | REV 00 | 2021-07-01 | Primera edición

## Grande
| LABORATORIO DE INVESTIGACIÓN Y DESARROLLO | [7 empty] | Control
| GRANDE | TINY MAXI | BEBIN SUPER FLEXISEC | Unidades | TINY MAXI | BEBIN SUPER FLEXISEC | SOFT TAILS | SMILE UP
| Lote / referencia |  |  | -
| Fecha de caducidad |  |  | -
| Capacidad de absorción total |  |  | g
| Capacidad de retencion total |  |  | g
| Peso total |  |  | g
| Regreso de humedad |  |  | g
| Velocidad de absorción |  |  | seg
| Distribución liquido |  |  | %
| Densidad |  |  | g/cm3
| Cintura mínima |  |  | mm
| Cintura máxima |  |  | mm
| Envoltura de colchón |  |  | - | Completa- Tissue | Completa- Tissue | Completa -NT | Completo- Tissue
Atributos
| Backsheet Laminado |  |  | - | Si | Si | Si | Si
| Tipo de Corte Backsheet |  |  | - | Anatomico | Recto | Anatomico | Anatomico
| Tipo de cubierta |  |  | - | Polietileno impreso | Polietileno impreso | Polietileno impreso | Polietileno blanco con frontal impresa
| Licencia |  |  | - | No | No | No | No
| Marca impresa en pañal |  |  | - | Si | Si | Si | Cinta Frontal
| Protección para la piel |  |  | - | No | Manzanilla, Aloe y Vitamina E | No | Manzanilla, Aloe vera, Vitamina E
| Barrera |  |  | - | Blanca | Blanca | Blanca | Azul
| Presencia de Frontal Panel |  |  | - | No | Si | No | No
| Tipo de Back Panel |  |  | - | NA | Elástico | Mixto | NA
| Forma de backpanel |  |  |  | NA | Rectangular | Rectangular | NA
| Tipo de Cinta lateral |  |  | - | Rígida | Rígida | Rigida | Rígida
| Color de subcapa |  |  | - | Verde | Verde | Azul | Blanca
| Tipo de subcapa |  |  | - | Tela | Tela | Carrier | Tela
| Tipo corte de Pad |  |  | - | Recto | Recto | Recto | Recto
| Indicador de Humedad |  |  | - | Liinea | Linea | NA | NA
| Elástico en Cintura |  |  | - | Fluted | Fluted | Fluted | Foam
| Aroma |  |  | - | Si | Si | Si | Si
| Rango en Kilos |  |  | kg | 9 - 13 | 9 - 13 | 9 - 13 | 9 - 13
| Cantidad de Piezas (Paquete) |  |  | - | 30 | 40 | 36 | 40
| Precio |  |  | - |  |  | * | *
| Hecho en |  |  |  | México | México | México | México
| Fabricante |  |  | - | Lambi S.A de C.V | Lambi S.A de C.V | Absormex CMPC Tissue S.A de C.V | *
| Distribuye |  |  |  | Lambi S.A de C.V | Lambi S.A de C.V | Absormex CMPC Tissue S.A de C.V | Servicios en Puertos y Terminales S.A de C.V
| Slogan |  |  | - | " La estrellita d tu bebé " | " Bebés sonrientes, mamás inteligentes " | ** | *
| Cualidades declaradas en empaque |  |  | - | Cuida y protege la piel de tu bebe. Máxima absorción. Cintura elástica. Cintas tipo tela. Barreras antiescurriemiento. Cambiometro. Hipoalergenicos. | Nuevo sistema flexisec con cintas elásticas. Mejor absorción. Mayor comodidad. Tecnoligia maxigel. . Cambiometro. Hipoalergenicos. | Elástico en cintura. Oreja super elástica. Barreras antiescurrimiento. Aroma relajante. Con centro super absorbente. | Comodidad y movimiento. Tu bebé protegido. Piel seca y sana. Cintas con microganchos. Barreras antiescurrimientos. Manzanillia, Aloe vera y Vitamina E. Absorbente nucleo con gel.
LAMINADO | Ancho del Polietileno Impreso |  |  | mm
| Ancho del No Tejido Fóbico |  |  | mm
ESTRUCTURA | Largo Rectangular PAD |  |  | mm
| Ancho Rectangular PAD (Cintura) |  |  | mm
| Ancho Rectangular PAD (Centro) |  |  | mm
| Ancho Rectangular PAD (Cinta Frontal) |  |  | mm
| Distancia PAD con respecto a corte inicial del PAÑAL |  |  | mm
| Largo Envoltura |  |  | mm
| Ancho Envoltura |  |  | mm
| Traslape de Envoltura |  |  | mm
| Largo Total PAÑAL |  |  | mm
| Ancho PAÑAL |  |  | mm
| Ancho PAÑAL en entrepierna |  |  | mm
CINTA FRONTAL | Largo CINTA FRONTAL |  |  | mm
| Ancho CINTA FRONTAL |  |  | mm
| Distancia CINTA FRONTAL con respecto a corte inicial del PAÑAL |  |  | mm
PANEL | Largo de Frontal Panel |  |  | mm
| Ancho de Frontal Panel |  |  | mm
| Anclaje de Frontal Panel en NT |  |  | mm
| Posicion de Frontal Panel al corte inicial del pañal |  |  | mm
BACK PANEL | Largo Back Panel |  |  | mm
| Ancho Back Panel |  |  | mm
| Anclaje de Back Panel en NT |  |  | mm
| Pocisión de Back Panel a corte final del pañal |  |  | mm
| Back panel + Mini tape |  |  | mm
CINTAS LATERALES | Largo CINTA LATERAL (Dimensión en área de anclaje) |  |  | mm
| Largo CINTA LATERAL (Dimensión en el punto más largo en la zona de la hook) |  |  | mm
| Ancho CINTA LATERAL |  |  | mm
| Largo HOOK |  |  | mm
| Ancho HOOK |  |  | mm
| Ancho pestaña |  |  | mm
| Posición Cinta Lateral a corte final del pañal |  |  | mm
| Anclaje CINTA LATERAL en CLOTHLIKE |  |  | mm
BARRERAS | Cantidad LICRAS en BARRERA |  |  | mm
| Ancho BARRERA |  |  | mm
| Altura BARRERA |  |  | mm
| Ancho doblez de BARRERA sobre LICRA |  |  | mm
ENTREPIERNA | Cantidad LICRAS en entrepierna |  |  | mm
CINTURA ELASTICA | Largo CINTURA ELASTICA |  |  | mm
| Ancho CINT ELASTICA (Estirada) |  |  | mm
SUBCAPA | Largo SUBCAPA |  |  | mm
| Ancho SUBCAPA |  |  | mm
| Posicion SUBCAPA a borde inicial del PAD |  |  | mm
INDICADOR | Largo INDICADOR HUMEDAD |  |  | mm
| Largo doblez del pañal |  |  | mm
* El dato no aparece en el producto
** Datos no proporcionados
CONTROL DE CAMBIOS
|  |  |  | Revisión | Fecha |  |  | Motivo
|  |  |  | REV 00 | 2021-07-01 |  |  | Primera edición
Note on H31: [Comentario encadenado] Su versión de Excel le permite leer este comentario encadenado; sin embargo, las ediciones que se apliquen se quitarán si el archivo se abre en una versión más reciente de Excel. Más información: https://go.microsoft.com/fwlink/?linkid=870924 Comentario: Unicamente declaran que son hipoalergénicos, más no vienen textualmete: Manzanilla, Aloe , Vitamina E.

## Datos
DATOS DE FUNCIONALIDAD
| RN | [16 empty] | L: |  |  |  | RN | [16 empty] | L: -------------------------------
| BEBIN SUPER FLEXISEC | [20 empty] | DANDY
|  | Peso Pañal | Capacidad de Absorción Total | Capacidad de Retención Total | Pesos de chasis | Peso Pañal | Regreso de Humedad 1 | Regreso de Humedad 2 | Regreso de Humedad 3 | Regreso de Humedad Total | Tiempo de Paso 1 | Tiempo de Paso 2 | Tiempo de Paso 3 | Tiempo Total | Distribución Liquido 1 | Distribución Liquido 2 | Distribución Liquido 3 | Distribución Liquido % | Peso Pañal | Densidad | Peso Promedio | 260 | Peso Pañal | Capacidad de Absorción Total | Capacidad de Retención Total | Pesos de chasis | Peso Pañal | Regreso de Humedad 1 | Regreso de Humedad 2 | Regreso de Humedad 3 | Regreso de Humedad Total | Tiempo de Paso 1 | Tiempo de Paso 2 | Tiempo de Paso 3 | Tiempo Total | Distribución Liquido 1 | Distribución Liquido 2 | Distribución Liquido 3 | Distribución Liquido % | Peso Pañal | Densidad | Peso Promedio
| 1 | [8 empty] | 0 |  |  |  | 0 |  |  |  | #DIV/0! |  |  |  | 1 | 21.17 | 345.19 | 202.31 | 7.59 | 20.81 | 0.15 | 0.28 | 1.18 | 1.61 | 29 | 48 | 68 | 145 | 120 | 175 | 240 | 92.31% | 21.66 | 0.152
| 2 | [8 empty] | 0 |  |  |  | 0 |  |  |  | #DIV/0! |  |  |  | 2 | 21.4 | 350.58 | 207.58 | 7.49 | 20.95 | 0.13 | 0.3 | 1.07 | 1.5 | 29 | 50 | 72 | 151 | 120 | 195 | 245 | 94.23%
| 3 | [8 empty] | 0 |  |  |  | 0 |  |  |  | #DIV/0! |  |  |  | 3 | 21.1 | 340.8 | 208.74 | 7.67 | 21.58 | 1.4 | 0.21 | 1.17 | 2.78 | 30 | 41 | 57 | 128 | 125 | 185 | 245 | 94.23%
| 4 | [8 empty] | 0 |  |  |  | 0 |  |  |  | #DIV/0! |  |  |  | 4 | 21.34 | 348.7 | 207.24 |  | 21.33 | 0.12 | 0.19 | 3.6 | 3.91 | 29 | 32 | 66 | 127 | 116 | 195 | 240 | 92.31%
| 5 | [8 empty] | 0 |  |  |  | 0 |  |  |  | #DIV/0! |  |  |  | 5 | 21.73 | 356.8 | 211.18 |  | 21.48 | 0.14 | 0.18 | 1.25 | 1.57 | 30 | 54 | 72 | 156 | 120 | 190 | 250 | 96.15%
| 6 | [8 empty] | 0 |  |  |  | 0 |  |  |  | #DIV/0! |  |  |  | 6
| 7 | [8 empty] | 0 |  |  |  | 0 |  |  |  | #DIV/0! |  |  |  | 7
| 8 | [8 empty] | 0 |  |  |  | 0 |  |  |  | #DIV/0! |  |  |  | 8
| 9 | [8 empty] | 0 |  |  |  | 0 |  |  |  | #DIV/0! |  |  |  | 9
| 10 | [8 empty] | 0 |  |  |  | 0 |  |  |  | #DIV/0! |  |  |  | 10
| Prom | #DIV/0! | #DIV/0! | #DIV/0! | #DIV/0! | #DIV/0! | #DIV/0! | #DIV/0! | #DIV/0! | 0 | #DIV/0! | #DIV/0! | #DIV/0! | 0 | #DIV/0! | #DIV/0! | #DIV/0! | #DIV/0! | #DIV/0! | #DIV/0! | #DIV/0! | Prom | 21.348 | 348.414 | 207.41 | 7.583333 | 21.23 | 0.388 | 0.232 | 1.654 | 2.274 | 29.4 | 45 | 67 | 141.4 | 120.2 | 188 | 244 | 93.85% | 21.66 | 0.152 | 21.32273
| Máx | 0 | 0 | 0 | 0 | 0 | 0 | 0 | 0 | 0 | 0 | 0 | 0 | 0 | 0 | 0 | 0 | #DIV/0! | 0 | 0 | 0 | Máx | 21.73 | 356.8 | 211.18 | 7.67 | 21.58 | 1.4 | 0.3 | 3.6 | 3.91 | 30 | 54 | 72 | 156 | 125 | 195 | 250 | 0.9615385 | 21.66 | 0.152 | 21.73
| Mín | 0 | 0 | 0 | 0 | 0 | 0 | 0 | 0 | 0 | 0 | 0 | 0 | 0 | 0 | 0 | 0 | #DIV/0! | 0 | 0 | 0 | Mín | 21.1 | 340.8 | 202.31 | 7.49 | 20.81 | 0.12 | 0.18 | 1.07 | 1.5 | 29 | 32 | 57 | 127 | 116 | 175 | 240 | 0.9230769 | 21.66 | 0.152 | 20.81
| Std. Dev. | #DIV/0! | #DIV/0! | #DIV/0! | #DIV/0! | #DIV/0! | #DIV/0! | #DIV/0! | #DIV/0! | 0 | #DIV/0! | #DIV/0! | #DIV/0! | 0 | #DIV/0! | #DIV/0! | #DIV/0! | #DIV/0! | 0 | 0 | #DIV/0! | Std. Dev. | 0.2459065 | 5.988855 | 3.242283 | 0.090185 | 0.3353357 | 0.5658357 | 0.05449771 | 1.089739 | 1.056896 | 0.5477226 | 8.660254 | 6.164414 | 13.2778 | 3.193744 | 8.3666 | 4.1833 | 0.01608962 | #DIV/0! | #DIV/0! | 0.291825
| Rango | 0 | 0 | 0 | 0 | 0 | 0 | 0 | 0 | 0 | 0 | 0 | 0 | 0 | 0 | 0 | 0 | #DIV/0! | 0 | 0 | 0 | Rango | 0.63 | 16 | 8.87 | 0.18 | 0.77 | 1.28 | 0.12 | 2.53 | 2.41 | 1 | 22 | 15 | 29 | 9 | 20 | 10 | 0.03846154 | 0 | 0 | 0.92
| G | [15 empty] | Lote: 6 21 156 19:17:07 |  |  |  |  | G | [18 empty] | Lote: 5 21 196 16:04:20 |  | G | [15 empty] | Lote: ------------------- |  |  |  |  | G | [15 empty] | Lote: L101034K53
| TINY MAXI | [20 empty] | BEBIN SUPER FLEXISEC | [20 empty] | SOFT TAILS | [20 empty] | SMILE UP
| 375 | Peso Pañal | Capacidad de Absorción Total | Capacidad de Retención Total | Pesos de chasis | Peso Pañal | Regreso de Humedad 1 | Regreso de Humedad 2 | Regreso de Humedad 3 | Regreso de Humedad Total | Tiempo de Paso 1 | Tiempo de Paso 2 | Tiempo de Paso 3 | Tiempo Total | Distribución Liquido 1 | Distribución Liquido 2 | Distribución Liquido 3 | Distribución Liquido % | Peso Pañal | Densidad | Peso Promedio | 355 | Peso Total | Capacidad de Absorción Total | Capacidad de Retención Total | Peso del chasis | Peso Total | Regreso de Humedad 1 | Regreso de Humedad 2 | Regreso de Humedad 3 | Regreso de Humedad Total | Tiempo de Paso 1 | Tiempo de Paso 2 | Tiempo de Paso 3 | Tiempo Total | Distribución Liquido 1 | Distribución Liquido 2 | Distribución Liquido 3 | Distribución Liquido % | Peso Pañal | Densidad | Peso Promedio | 370 | Peso Pañal | Capacidad de Absorción Total | Capacidad de Retención Total | Pesos de chasis | Peso Pañal | Regreso de Humedad 1 | Regreso de Humedad 2 | Regreso de Humedad 3 | Regreso de Humedad Total | Tiempo de Paso 1 | Tiempo de Paso 2 | Tiempo de Paso 3 | Tiempo Total | Distribución Liquido 1 | Distribución Liquido 2 | Distribución Liquido 3 | Distribución Liquido % | Peso Pañal | Densidad | Peso Promedio | 350 | Peso Pañal | Capacidad de Absorción Total | Capacidad de Retención Total | Pesos de chasis | Peso Pañal | Regreso de Humedad 1 | Regreso de Humedad 2 | Regreso de Humedad 3 | Regreso de Humedad Total | Tiempo de Paso 1 | Tiempo de Paso 2 | Tiempo de Paso 3 | Tiempo Total | Distribución Liquido 1 | Distribución Liquido 2 | Distribución Liquido 3 | Distribución Liquido % | Peso Pañal | Densidad | Peso Promedio
| 1 | 29.04 | 453.66 | 266.41 | 7.46 | 26.81 | 0.04 | 3.23 | 12.48 | 15.75 | 49 | 76 | 118 | 243 | 180 | 260 | 330 | 88% | 26.68 | 0.13 |  | 1 | 29.46 | 524.71 | 368.99 | 7.62 | 31.36 | 0.11 | 0.41 | 1.32 | 1.84 | 41 | 59 | 76 | 176 | 170 | 210 | 280 | 78.87% | 29.6 | 0.155 |  | 1 | 31.33 | 604.3 | 396.36 | 8.24 | 30.47 | 0.1 | 8.46 | 19.17 | 27.73 | 77 | 119 | 192 | 388 | 130 | 160 | 205 | 55.41% | 28.68 | 0.143 |  | 1 | 32.99 | 584.37 | 365.53 | 7.29 | 31.97 | 0.18 | 0.17 | 0.36 | 0.71 | 39 | 50 | 67 | 156 | 150 | 200 | 245 | 70% | 32.84 | 0.166
| 2 | 26.86 | 416.43 | 239.33 | 7.45 | 26.56 | 0.03 | 1.57 | 14.03 | 15.63 | 40 | 58 | 92 | 190 | 175 | 230 | 315 | 84% | 26.93 | 0.134 |  | 2 | 31.44 | 584.26 | 400.81 | 7.6 | 30.17 | 0.11 | 0.45 | 2.44 | 3 | 51 | 62 | 82 | 195 | 170 | 220 | 280 | 78.87% | 30.1 | 0.162 |  | 2 | 30.74 | 592.24 | 369.07 | 8.33 | 30.09 | 0.09 | 8.99 | 17.33 | 26.41 | 83 | 161 | 258 | 502 | 120 | 165 | 235 | 63.51% |  |  |  | 2 | 32.31 | 563.51 | 318.01 | 7.27 | 31.93 | 0.17 | 0.14 | 0.81 | 1.12 | 37 | 49 | 63 | 149 | 156 | 195 | 253 | 72.29%
| 3 | 26.77 | 410.63 | 266.52 | 7.47 | 26.67 | 0.02 | 4.58 | 12.13 | 16.73 | 46 | 81 | 116 | 243 | 175 | 240 | 335 | 89.33% |  |  |  | 3 | 30.8 | 542.69 | 276.16 | 7.61 | 31.21 | 0.19 | 0.25 | 1.24 | 1.68 | 42 | 52 | 69 | 163 | 170 | 215 | 280 | 78.87% |  |  |  | 3 | 28.85 | 599.87 | 347.14 | 8.29 | 30.2 | 0.11 | 5.62 | 15.28 | 21.01 | 77 | 137 | 226 | 440 | 130 | 160 | 230 | 62.16% |  |  |  | 3 | 33.27 | 576.03 | 365.95 | 7.34 | 31.37 | 0.16 | 0.11 | 0.68 | 0.95 | 42 | 48 | 65 | 155 | 168 | 205 | 260 | 74.29%
| 4 | 27.35 | 404.18 | 236.54 |  | 27.43 | 0.06 | 4.53 | 11.69 | 16.28 | 46 | 70 | 98 | 214 | 185 | 260 | 335 | 89.33% |  |  |  | 4 | 30.38 | 523.37 | 360.71 |  | 30.18 | 0.21 | 0.26 | 1.69 | 2.16 | 41 | 50 | 63 | 154 | 165 | 210 | 275 | 77.46% |  |  |  | 4 | 31.08 | 595.46 | 380.47 |  | 32.13 | 0.1 | 5.99 | 14.51 | 20.6 | 67 | 155 | 221 | 443 | 115 | 150 | 205 | 55.41% |  |  |  | 4 | 31.16 | 547.5 | 338.48 |  | 31.74 | 0.24 | 0.15 | 0.41 | 0.8 | 36 | 50 | 65 | 151 | 162 | 197 | 258 | 73.71%
| 5 | 26.64 | 381.13 | 247.4 |  | 26.75 | 0.04 | 3.98 | 13.58 | 17.6 | 53 | 85 | 122 | 260 | 180 | 265 | 345 | 92% |  |  |  | 5 | 29.7 | 531.11 | 388.91 |  | 27.82 | 0.13 | 0.75 | 2.72 | 3.6 | 51 | 64 | 90 | 205 | 170 | 215 | 285 | 80.28% |  |  |  | 5 | 29.49 | 585.19 | 345.48 |  | 30.8 | 0.1 | 7.74 | 19.47 | 27.31 | 83 | 138 | 255 | 476 | 125 | 175 | 220 | 59.46% |  |  |  | 5 | 35.86 | 611.96 | 359.36 |  | 32.35 | 0.27 | 0.18 | 0.26 | 0.71 | 34 | 40 | 57 | 131 | 168 | 202 | 263 | 75.14%
| 6 | 27.11 | 417.78 | 239.79 |  | 25.39 | 0.02 | 5.63 | 12.56 | 18.21 | 46 | 84 | 116 | 246 | 180 | 250 | 350 | 93.33% |  |  |  | 6 | 30.01 | 532.18 | 370.44 |  | 30.56 | 0.18 | 0.38 | 0.91 | 1.47 | 47 | 57 | 81 | 185 | 155 | 205 | 285 | 80.28% |  |  |  | 6 | [20 empty] | 6
| 7 | 28.56 | 377.04 | 237.49 |  | 27.48 | 0.03 | 4.49 | 13.31 | 17.83 | 44 | 72 | 111 | 227 | 180 | 245 | 340 | 90.67% |  |  |  | 7 | 31.27 | 539.41 | 375.43 |  | 32.63 | 0.25 | 0.24 | 1.11 | 1.6 | 42 | 57 | 87 | 186 | 155 | 190 | 260 | 73.24% |  |  |  | 7 | [20 empty] | 7
| 8 | 27.58 | 435.26 | 270.48 |  | 26.45 | 0.05 | 4.17 | 13.39 | 17.61 | 51 | 88 | 116 | 255 | 175 | 260 | 330 | 88% |  |  |  | 8 | 31.85 | 536.25 | 368.97 |  | 30.37 | 0.17 | 0.26 | 1.72 | 2.15 | 47 | 58 | 85 | 190 | 170 | 210 | 250 | 70.42% |  |  |  | 8 | [20 empty] | 8
| 9 | 29.32 | 409.79 | 242.38 |  | 27.64 | 0.04 | 4.12 | 11.6 | 15.76 | 44 | 78 | 108 | 230 | 180 | 250 | 320 | 85.33% |  |  |  | 9 | 30.93 | 539.8 | 375.2 |  | 30.32 | 0.12 | 0.41 | 2.48 | 3.01 | 45 | 58 | 75 | 178 | 170 | 215 | 270 | 76.06% |  |  |  | 9 | [20 empty] | 9
| 10 | 26.53 | 422.87 | 238.39 |  | 27.52 | 0.04 | 5.03 | 12.88 | 17.95 | 47 | 73 | 97 | 217 | 195 | 235 | 335 | 89.33% |  |  |  | 10 | 30.9 | 555.46 | 398.42 |  | 29.84 | 0.2 | 0.3 | 2.26 | 2.76 | 48 | 60 | 82 | 190 | 170 | 210 | 275 | 77.46% |  |  |  | 10 | [20 empty] | 10
| Prom | 27.576 | 412.877 | 248.473 | 7.46 | 26.87 | 0.037 | 4.133 | 12.765 | 16.935 | 46.6 | 76.5 | 109.4 | 232.5 | 180.5 | 249.5 | 333.5 | 88.93% | 26.805 | 0.132 | 27.185 | Prom | 30.674 | 540.924 | 368.404 | 7.61 | 30.446 | 0.167 | 0.371 | 1.789 | 2.327 | 45.5 | 57.7 | 79 | 182.2 | 166.5 | 210 | 274 | 77.18% | 29.85 | 0.1585 | 30.49545 | Prom | 30.298 | 595.412 | 367.704 | 8.286667 | 30.738 | 0.1 | 7.36 | 17.152 | 24.612 | 77.4 | 142 | 230.4 | 449.8 | 124 | 162 | 219 | 59.19% | 28.68 | 0.143 | 30.35091 | Prom | 33.118 | 576.674 | 349.466 | 7.3 | 31.872 | 0.204 | 0.15 | 0.504 | 0.858 | 37.6 | 47.4 | 63.4 | 148.4 | 160.8 | 199.8 | 255.8 | 73.09% | 32.84 | 0.166 | 32.52636
| Máx | 29.32 | 453.66 | 270.48 | 7.47 | 27.64 | 0.06 | 5.63 | 14.03 | 18.21 | 53 | 88 | 122 | 260 | 195 | 265 | 350 | 0.9333333 | 26.93 | 0.134 | 29.32 | Máx | 31.85 | 584.26 | 400.81 | 7.62 | 32.63 | 0.25 | 0.75 | 2.72 | 3.6 | 51 | 64 | 90 | 205 | 170 | 220 | 285 | 0.8028169 | 30.1 | 0.162 | 32.63 | Máx | 31.33 | 604.3 | 396.36 | 8.33 | 32.13 | 0.11 | 8.99 | 19.47 | 27.73 | 83 | 161 | 258 | 502 | 130 | 175 | 235 | 0.6351351 | 28.68 | 0.143 | 32.13 | Máx | 35.86 | 611.96 | 365.95 | 7.34 | 32.35 | 0.27 | 0.18 | 0.81 | 1.12 | 42 | 50 | 67 | 156 | 168 | 205 | 263 | 0.7514286 | 32.84 | 0.166 | 35.86
| Mín | 26.53 | 377.04 | 236.54 | 7.45 | 25.39 | 0.02 | 1.57 | 11.6 | 15.63 | 40 | 58 | 92 | 190 | 175 | 230 | 315 | 0.84 | 26.68 | 0.13 | 25.39 | Mín | 29.46 | 523.37 | 276.16 | 7.6 | 27.82 | 0.11 | 0.24 | 0.91 | 1.47 | 41 | 50 | 63 | 154 | 155 | 190 | 250 | 0.7042254 | 29.6 | 0.155 | 0 | Mín | 28.85 | 585.19 | 345.48 | 8.24 | 30.09 | 0.09 | 5.62 | 14.51 | 20.6 | 67 | 119 | 192 | 388 | 115 | 150 | 205 | 0.5540541 | 28.68 | 0.143 | 28.68 | Mín | 31.16 | 547.5 | 318.01 | 7.27 | 31.37 | 0.16 | 0.11 | 0.26 | 0.71 | 34 | 40 | 57 | 131 | 150 | 195 | 245 | 0.7 | 32.84 | 0.166 | 31.16
| Std. Dev. | 1.03031 | 22.81119 | 13.71817 | 0.01 | 0.6849169 | 0.01251666 | 1.102513 | 0.8168129 | 1.017276 | 3.717825 | 8.82232 | 10.29779 | 21.31901 | 5.986095 | 11.89071 | 10.55409 | 0.02814425 | 0.1767767 | 0.002828427 | 0.8895411 | Std. Dev. | 0.7751158 | 17.83141 | 35.02399 | 0.01 | 1.230792 | 0.04785394 | 0.1543769 | 0.6463135 | 0.7230652 | 3.89444 | 4.191261 | 8.326664 | 15.08347 | 6.258328 | 8.164966 | 11.25463 | 0.03170318 | 0.3535534 | 0.004949747 | 0.984217 | Std. Dev. | 1.074881 | 7.30451 | 21.81048 | 0.0450925 | 0.8250273 | 0.007071068 | 1.492967 | 2.233925 | 3.510857 | 6.542171 | 16.58312 | 27.15327 | 42.93251 | 6.519202 | 9.082951 | 13.87444 | 0.03749848 | 0 | 0 | 1.043997 | Std. Dev. | 1.735272 | 24.13068 | 20.84369 | 0.03605551 | 0.3573794 | 0.04827007 | 0.02738613 | 0.2311493 | 0.1762668 | 3.04959 | 4.219005 | 3.847077 | 10.13903 | 7.823043 | 3.962323 | 7.049823 | 0.02014235 | 0 | 0 | 1.286276
| Rango | 2.79 | 76.62 | 33.94 | 0.02 | 2.25 | 0.04 | 4.06 | 2.43 | 2.58 | 13 | 30 | 30 | 70 | 20 | 35 | 35 | 0.09333333 | 0.25 | 0.004 | 3.93 | Rango | 2.39 | 60.89 | 124.65 | 0.02 | 4.81 | 0.14 | 0.51 | 1.81 | 2.13 | 10 | 14 | 27 | 51 | 15 | 30 | 35 | 0.09859155 | 0.5 | 0.007 | 32.63 | Rango | 2.48 | 19.11 | 50.88 | 0.09 | 2.04 | 0.02 | 3.37 | 4.96 | 7.13 | 16 | 42 | 66 | 114 | 15 | 25 | 30 | 0.08108108 | 0 | 0 | 3.45 | Rango | 4.7 | 64.46 | 47.94 | 0.07 | 0.98 | 0.11 | 0.07 | 0.55 | 0.41 | 8 | 10 | 10 | 25 | 18 | 10 | 18 | 0.05142857 | 0 | 0 | 4.7
)
0.652
suma(

## Cinturas
CINTURAS MÍNIMAS Y MÁXIMAS (Nuevo método en C. Mínima)
| Chico | [10 empty] | MARCA |  | TALLA | CINTURA MINIMA | CINTURA MÁXIMA | U.M
Bebin Super Flexisec
Dandy
Tiny Maxi
| BEBIN SUPER FLEXISEC " RN" |  |  |  |  | DANDY "CH" | [5 empty] | Bebin Super Flexisec
Soft Tails
|  | Cintura Mínima | CINTURA MÁXIMA |  |  |  | Cintura Mínima | CINTURA MÁXIMA |  |  |  | Smile Up
|  |  | Largo Hook-Hook | Ancho C. Frontal | Cintura Máxima |  |  | Largo Hook-Hook | Ancho C. Frontal | Cintura Máxima
| 1 | 258 | 328 | 160 | 488 | 1 | 375 | 420 | 135 | 555
| 2 | 256 | 330 | 160 | 490 | 2 | 380 | 419 | 135 | 554
| 3 | 256 | 333 | 160 | 493 | 3 | 378 | 420 | 135 | 555
| Prom. | 256.6667 | 330.3333 | 160 | 490.3333 | Prom. | 377.6667 | 419.6667 | 135 | 554.6667
| Máx | 258 | 333 | 160 | 493 | Máx | 380 | 420 | 135 | 555
| Mín | 256 | 328 | 160 | 488 | Mín | 375 | 419 | 135 | 554
| Rango | 2 | 5 | 0 | 5 | Rango | 5 | 1 | 0 | 1
| Desv. Std | 1.154701 | 2.516611 | 0 | 2.516611 | Desv. Std | 2.516611 | 0.5773503 | 0 | 0.5773503
| TINY MAXI "G" |  |  |  |  | BEBIN SUPER FLEXISEC "G" |  |  |  |  | SOFT TAILS "G" | [5 empty] | SMILE UP "G"
|  | Cintura Mínima | CINTURA MÁXIMA |  |  |  | Cintura Mínima | CINTURA MÁXIMA |  |  |  | Cintura Mínima | CINTURA MÁXIMA |  |  |  |  | Cintura Mínima | CINTURA MÁXIMA
|  |  | Largo Hook-Hook | Ancho C. Frontal | Cintura Máxima |  |  | Largo Hook-Hook | Ancho C. Frontal | Cintura Máxima |  |  | Largo Hook-Hook | Ancho C. Frontal | Cintura Máxima |  |  |  | Largo Hook-Hook | Ancho C. Frontal | Cintura Máxima
| 1 | 325 | 377 | 161 | 538 | 1 | 315 | 414 | 160 | 574 | 1 | 365 | 408 | 135 | 543 |  | 1 | 342 | 362 | 180 | 542
| 2 | 323 | 376 | 161 | 537 | 2 | 310 | 410 | 160 | 570 | 2 | 363 | 408 | 135 | 543 |  | 2 | 344 | 362 | 180 | 542
| 3 | 322 | 374 | 161 | 535 | 3 | 311 | 410 | 160 | 570 | 3 | 361 | 408 | 135 | 543 |  | 3 | 341 | 361 | 180 | 541
| Prom. | 323.3333 | 375.6667 | 161 | 536.6667 | Prom. | 312 | 411.3333 | 160 | 571.3333 | Prom. | 363 | 408 | 135 | 543 |  | Prom. | 342.3333 | 361.6667 | 180 | 541.6667
| Máx | 325 | 377 | 161 | 538 | Máx | 315 | 414 | 160 | 574 | Máx | 365 | 408 | 135 | 543 |  | Máx | 344 | 362 | 180 | 542
| Mín | 322 | 374 | 161 | 535 | Mín | 310 | 410 | 160 | 570 | Mín | 361 | 408 | 135 | 543 |  | Mín | 341 | 361 | 180 | 541
| Rango | 3 | 3 | 0 | 3 | Rango | 5 | 4 | 0 | 4 | Rango | 4 | 0 | 0 | 0 |  | Rango | 3 | 1 | 0 | 1
| Desv. Std | 1.527525 | 1.527525 | 0 | 1.527525 | Desv. Std | 2.645751 | 2.309401 | 0 | 2.309401 | Desv. Std | 2 | 0 | 0 | 0 |  | Desv. Std | 1.527525 | 0.5773503 | 0 | 0.5773503
* Backpanel: Maquinsa

## Peel&Sheer
PEEL AND SHEER DE CINTA HOOK & LOOP
[5 empty] | RN |  |  |  |  | RN |  |  |  |  | G | Marca | Talla | Peel´s cinta Hook&Loop | Sheer cinta Loop
| Muestra | Peel´s cinta Hook & Loop |  | Sheer cinta Loop |  | Muestra | Peel´s cinta Hook & Loop |  | Sheer cinta Loop |  | Muestra | Peel´s cinta Hook & Loop |  | Sheer cinta Loop |  | Espec. | Kgf | 0.500 - NA | 3.00 - 5.00
[16 empty] | Bebin Super Flexisec | RN | #DIV/0! | #DIV/0!
|  | Lado Op. | Lado Maq. | Lado Op. | Lado Maq. |  | Lado Izq. | Lado Der. | Lado Izq. | Lado Der. |  | Lado Op. | Lado Maq. | Lado Op. | Lado Maq. | Dandy | RN | 0.9705 | 3.97575
| 1 |  |  |  |  | 1 | 0.866 | 1.068 | 3.752 | 4.154 | 1 | 1.819 | 1.441 | 4.47 | 4.677 | Tiny Maxi | G | 1.3875 | 4.59925
| 2 |  |  |  |  | 2 | 0.965 | 0.983 | 4.042 | 3.955 | 2 | 1.129 | 1.161 | 4.559 | 4.691 | Bebin Super Flexisec | G | 1.4755 | 3.55875
| Promedio | #DIV/0! | #DIV/0! | #DIV/0! | #DIV/0! | Promedio | 0.9155 | 1.0255 | 3.897 | 4.0545 | Promedio | 1.474 | 1.301 | 4.5145 | 4.684 | Soft Tails | G | 0.76475 | 3.95675
| Prom. final | #DIV/0! |  | #DIV/0! |  | Prom. final | 0.9705 |  | 3.97575 |  | Prom. final | 1.3875 |  | 4.59925 |  | Smile Up | G | 1.096 | 4.4765
[5 empty] | G |  |  |  |  | G |  |  |  |  | G
| Muestra | Peel´s cinta Hook & Loop |  | Sheer cinta Loop |  | Muestra | Peel´s cinta Hook & Loop |  | Sheer cinta Loop |  | Muestra | Peel´s cinta Hook & Loop |  | Sheer cinta Loop
|  | Lado Op. | Lado Maq. | Lado Op. | Lado Maq. |  | Lado Izq. | Lado Der. | Lado Izq. | Lado Der. |  | Lado Izq. | Lado Der. | Lado Izq. | Lado Der.
| 1 | 1.33 | 1.509 | 3.653 | 3.251 | 1 | 0.782 | 0.699 | 3.906 | 4.063 | 1 | 0.834 | 1.027 | 4.12 | 4.946
| 2 | 1.421 | 1.642 | 3.662 | 3.669 | 2 | 0.652 | 0.926 | 4.106 | 3.752 | 2 | 1.46 | 1.063 | 4.73 | 4.11
| Promedio | 1.3755 | 1.5755 | 3.6575 | 3.46 | Promedio | 0.717 | 0.8125 | 4.006 | 3.9075 | Promedio | 1.147 | 1.045 | 4.425 | 4.528
| Prom. final | 1.4755 |  | 3.55875 |  | Prom. final | 0.76475 |  | 3.95675 |  | Prom. final | 1.096 |  | 4.4765

## Backpanel
ANÁLISIS DE BACKPANEL
|  |  |  | RN |  |  |  |  | RN |  |  |  |  | G
| Probeta (2.5 x 9 cm) |  | Completo (Sin probeta) |  |  | Probeta (2.5 x 9 cm) |  | Completo (Sin probeta) |  |  | Probeta (2.5 x 9 cm) |  | Completo (Sin probeta)
| Lado Izquierdo (Kgf) | Lado Derecho (Kgf) | Lado Izquierdo (Kgf) | Lado Derecho (Kgf) |  | Lado Izquierdo (Kgf) | Lado Derecho (Kgf) | Lado Izquierdo (Kgf) | Lado Derecho (Kgf) |  | Lado Izquierdo (Kgf) | Lado Derecho (Kgf) | Lado Izquierdo (Kgf) | Lado Derecho (Kgf)
1 |  |  |  |  | 1 | 2.554 | 2.68 | 5.476 | 4.804 | 1
2 |  |  |  |  | 2 | 2.561 | 2.573 | 5.74 | 4.957 | 2
3 |  |  |  |  | 3 | 2.595 | 2.597 | 4.297 | 4.63 | 3
4 |  |  |  |  | 4 | 2.544 | 2.704 | 5.056 | 4.281 | 4
Prom. |  |  |  |  | Prom. | 2.5635 | 2.6385 | 5.14225 | 4.668 | Prom.
Prom. Final |  |  |  |  | Prom. Final | 2.601 |  | 4.905125 |  | Prom. Final
* Backpanel: Tipo Mondi
RESULTADOS DE BACKPANEL
[15 empty] | Marca | Talla | Probeta | Completo | U.M
[15 empty] | Bebin Super Flexisec | RN | NA | NA | kgf
[15 empty] | Dandy | RN | 2.601 | 4.905125 | kgf
|  |  |  | G |  |  |  |  | G |  |  |  |  | G | Tiny Maxi | G | NA | NA | kgf
[15 empty] | Bebin Super Flexisec | G | 4.22525 | 8.942875 | kgf
[15 empty] | Soft Tails | G | 1.75925 | 3.383 | kgf
| Probeta (2.5 x 9 cm) |  | Completo (Sin probeta) |  |  | Probeta (2.5 x 9 cm) |  | Completo (Sin probeta) |  |  | Probeta (2.5 x 9 cm) |  | Completo (Sin probeta) |  | Smile Up | G | NA | NA | kgf
| Lado Izquierdo (Kgf) | Lado Derecho (Kgf) | Lado Izquierdo (Kgf) | Lado Derecho (Kgf) |  | Lado Izquierdo (Kgf) | Lado Derecho (Kgf) | Lado Izquierdo (Kgf) | Lado Derecho (Kgf) |  | Lado Izquierdo (Kgf) | Lado Derecho (Kgf) | Lado Izquierdo (Kgf) | Lado Derecho (Kgf) | * Aún no se cuenta con especificación.
1 | 4.385 | 4.361 | 9.878 | 9.215 | 1 | 1.491 | 2.018 | 3.63 | 3.224 | 1
2 | 3.875 | 3.811 | 8.422 | 8.299 | 2 | 1.482 | 1.819 | 3.281 | 3.455 | 2
3 | 4.52 | 4.524 | 8.66 | 9.275 | 3 | 1.832 | 1.747 | 3.459 | 3.249 | 3
4 | 3.725 | 4.601 | 9.24 | 8.554 | 4 | 1.937 | 1.748 |  |  | 4
Prom. | 4.12625 | 4.32425 | 9.05 | 8.83575 | Prom. | 1.6855 | 1.833 | 3.456667 | 3.309333 | Prom.
Prom. Final | 4.22525 |  | 8.942875 |  | Prom. Final | 1.75925 |  | 3.383 |  | Prom. Final
*Backpanel : Maquinsa |  |  |  |  | * Backpanel: Mixto (Elástico tipo: Mondi)
No cuenta con backpanel
No cuenta con backpanel
No cuenta con backpanel

## Gramajes
GRAMAJES DE MATERIALES
MARCA | POLIETILENO | FOBICO | FILICO | SUBCAPA | BARRERA | MARCA | POLIETILENO | FOBICO | FILICO | SUBCAPA | BARRERA | MARCA | POLIETILENO | FOBICO | FILICO | SUBCAPA | BARRERA
| 12.5 | 11.77 | 11.45 | 48.89 | 11.74 |  | 13.2 | 12.08 | 11.8 | 54.79 | 11.55 |  | 17.4 | 10.8 | 13.3 | 39.7 | 18.6
| 12.6 | 11.72 | 11.25 | 51 | 11.5 |  | 13.2 | 12.16 | 12.11 | 50.11 | 11.44 |  | 17.4 | 10.9 | 13.7 | 41.5 | 20.8
| 12.7 | 11.87 | 11.61 | 50.48 | 11.45 |  | 12.8 | 12.34 | 11.85 | 54.95 | 11.45 |  | 17.1 | 11.3 | 13.2 | 41.4 | 19.1
| 12.5 | 11.97 | 11.32 | 48.59 | 11.74 |  | 13.5 | 12.01 | 12.23 | 52.28 | 11.74 |  | 16 | 11.2 | 12.9 | 41.8 | 20.4
| 12.4 | 11.2 | 11.55 | 50.49 | 11.82 |  | 13.3 | 13.25 | 11.8 | 51.26 | 11.62 |  | 17.2 | 10.9 | 12.7 | 42.6 | 17.3
Promedio | 12.54 | 11.706 | 11.436 | 49.89 | 11.65 | Promedio | 13.2 | 12.368 | 11.958 | 52.678 | 11.56 | Promedio | 17.02 | 11.02 | 13.16 | 41.4 | 19.24
MARCA | POLIETILENO | FOBICO | FILICO | CARRIER | BARRERA | MARCA | POLIETILENO | FOBICO | FILICO | SUBCAPA | BARRERA | MARCA | POLIETILENO | FOBICO | FILICO | SUBCAPA o CARRIER | BARRERA | U.M
| 14.2 | 12.4 | 14 | 11.5 | 13.7 |  | 12.2 | 14.2 | 13 | 50.65 | 12.6 | U.M | 12.0 - 14.0 | 10.0 - 14.0 | 10.50 - 13.50 | 45.0 - 55.0 | 11.0 - 15.0 | g/m3
| 13.9 | 11.5 | 14.2 | 10.4 | 12.6 |  | 12 | 13.6 | 12.5 | 49.23 | 12.9 | TINY MAXI | 12.54 | 11.706 | 11.436 | 49.89 | 11.65
| 14.1 | 11.8 | 13.9 | 11.3 | 12.8 |  | 12.9 | 13.9 | 12.4 | 48.7 | 12.8 | BEBIN SUPER FLEXISEC | 13.2 | 12.368 | 11.958 | 52.678 | 11.56
| 14.1 | 10.4 | 13.1 | 11.8 | 12.4 |  | 12 | 13.5 | 12 | 53 | 12 | DANDY | 17.02 | 11.02 | 13.16 | 41.4 | 19.24
| 13.9 | 12.2 | 13.7 | 10.9 | 13.7 |  | 12.3 | 13.3 | 12.6 | 48.7 | 12.4 | SOFT TAILS | 14.04 | 11.66 | 13.78 | 11.18 | 13.04
Promedio | 14.04 | 11.66 | 13.78 | 11.18 | 13.04 | Promedio | 12.28 | 13.7 | 12.5 | 50.056 | 12.54 | SMILE UP | 12.28 | 13.7 | 12.5 | 50.056 | 12.54
* Sustituyen la subcapa por un carrier color azul

## Calibre de bolsa
CALIBRE DE LA BOLSA
| 1.6 | 2 | 1.9 | 2 | 2.2
| 1.7 | 2 | 1.9 | 2 | 2.2
| 1.7 | 2 | 1.9 | 1.9 | 2.1
| 2 | 1.9 | 1.9 | 1.9 | 2
| 2 | 2 | 1.9 | 2 | 2
Promedio | 1.8 | 1.98 | 1.9 | 1.96 | 2.1
Espec. | 1.60 - 2.00
U.M | Milésimas de pulgada

## Distribución
DISTRIBUCIÓN DE SAP

## Diseño
DISEÑO DEL PAÑAL
| Talla: GRANDE | Talla: RECIEN NACIDO | Talla: GRANDE | Talla: RECIEN NACIDO | Talla: GRANDE | Talla: GRANDE
| * Elastico en cintura: Fluted | * Elastico en cintura: Fluted | * Elastico en cintura: Fluted | * Elastico en cintura: NA | * Elastico en cintura: Fluted | * Elastico en cintura: Foam
| * Barreras: Blancas | * Barreras: Blancas | * Barreras: Blancas | * Barreras: Blancas | * Barreras: Blancas | * Barreras: Azules
| * Subcapa: Verde (Tela) | * Subcapa: Verde (Tela) | * Subcapa: Verde (Tela) | * Subcapa: Verde (Tela) | * Subcapa: NA * Carrier: Azul | * Subcapa: Blanca
| * Frontal panel: NA | * Frontal panel: NA | * Frontal panel: Si | * Frontal panel: Si | * Frontal panel: NA | * Frontal panel: NA
| *Backpanel: NA | *Backpanel: NA | *Backpanel: Elástico (Maquinsa) | *Backpanel: Elástico (Tipo Mondi) | *Backpanel: Mixto | *Backpanel: NA
| *Cinta lateral: Rígida | *Cinta lateral: Elástica | *Cinta lateral: Rígida | *Cinta lateral: Rígida | *Cinta lateral: Rígida | *Cinta lateral: Rígida
| * Indicador humedad: Si | * Indicador humedad: Si | * Indicador humedad: Si | * Indicador humedad: NA | * Indicador humedad: NA | * Indicador humedad: NA
| *Aroma: Si | *Aroma: Si | * Aroma: Si | * Aroma: No | * Aroma: Si | * Aroma: Si
Doblez Pañal
Parte Interna
Parte Externa